## DC
dc.contributor.advisor | dc.contributor.affiliation | dc.contributor.author | dc.contributor.department | dc.date.awarded | dc.date.issued | dc.description.abstract | dc.description.degree | dc.description.tableofcontents | dc.description | dc.identifier.other | dc.identifier.uci | dc.identifier.uri | dc.identifier.url | dc.language.iso | dc.publisher | dc.rights | dc.subject.keyword | dc.title.alternative | dc.title | dc.type
하나영 | 아주대학교 일반대학원 | 유희재 | 일반대학원 에너지시스템학과 | 2022. 2 | 2022-02 | 페로브스카이트(perovskite)는 조정 가능한 넓은 밴드 갭(band gap), 뛰어난 광전자 특성, 낮은 비용의 용액 가공성 등의 장점으로 차세대 반도체 재료로 주목받고 있다. 최근에는 준 2차원 페로브스카이트(quasi-two-dimensional perovskite) 박막이 3차원 페로브스카이트(three-dimensional perovskite) 박막의 낮은 환경 안정성과 구조적 제약을 극복하기 위해 활발히 연구되고 있다. 본 연구에서는 용액 공정(solution process)을 이용하여 PEA2Csn-1Pbn Br3n+1(n = 1-5) 준 2차원 페로브스카이트 박막을 제작하였다. 또한 PEA2 Csn-1PbnBr3n+1(n = 1-5) 다결정 박막(polycrystalline film)의 결함 및 덮임률(coverage)을 개선하기 위하여 고분자 물질인 poly(ethylene oxide)(PEO)를 도입하였다. PEA2Csn-1PbnBr3n+1-PEO 복합 박막은 PEA2Csn-1PbnBr3n+1 (n = 1-5) 전구체 용액과 PEO 전구체 용액을 1:1의 부피 비로 혼합하고 스핀 코팅(spin coating)하여 제작하였다. 그리고 n 값의 변화에 따른 준 2차원 페로브스카이트 박막과 준 2차원 페로브스카이트-고분자 복합 박막의 X선 회절(x-ray diffraction) 분석, 반사 편광 현미경 이미지(reflected polarization microscopy), 주사 전자 현미경(scanning electron microscope) 이미지, 흡수 및 발광(photoluminescence) (PL) 스펙트럼을 측정하여 박막의 결정성, 결함, 덮임률(coverage rate), 광학적 특성 등을 분석하였다. 무기 층(inorganic layer)의 수를 나타내는 “n” 값이 증가함에 따라 두 종류의 박막 모두 2차원에서 3차원 사방정계(orthorhombic) 구조로 상전이(phase transition) 되었다. 준 2차원 페로브스카이트 박막에 고분자가 도입되면, 박막의 결함이 감소하고(또는 박막 표면의 덮임률이 증가하고) 발광 세기가 증가한다. 따라서 PEA2Csn-1PbnBr3n+1-PEO 복합 박막의 발광 특성을 기반으로 하는 본 연구는 페로브스카이트 박막의 응용 분야를 연속 출력 레이저(continuous wave laser) 및 전하 주입 레이저(charge-injection laser)와 같은 광학 소자로 확장시킬 수 있다. | Master | 제 1 장 서론 1 제 2 장 이론 3 제1절 금속 할로겐화물 페로브스카이트 3 제2절 준 2차원 페로브스카이트 5 제3절 준 2차원 페로브스카이트-고분자 복합 박막 7 제 3 장 실험 방법 8 제1절 시료 제작 8 3.1.1. 준 2차원 페로브스카이트-고분자 복합 전구체 용액 제작 8 3.1.2. 준 2차원 페로브스카이트-고분자 복합 박막 제작 10 제2절 측정 장치 및 방법 11 3.2.1. 준 2차원 페로브스카이트-고분자 복합 박막의 구조 확인 11 3.2.2. 준 2차원 페로브스카이트-고분자 복합 박막의 광학적 특성 측정 11 제 4 장 실험 결과 및 분석 12 제1절 준 2차원 페로브스카이트-고분자 복합 박막의 결정 구조 12 제2절 준 2차원 페로브스카이트-고분자 복합 박막의 표면 특성 17 제3절 준 2차원 페로브스카이트-고분자 복합 박막의 광학 특성 34 제 5 장 결론 46 | 학위논문(석사)--아주대학교 일반대학원 :에너지시스템학과,2022. 2 | 31739 | I804:41038-000000031739 | https://aurora.ajou.ac.kr/handle/2018.oak/20940 | https://dcoll.ajou.ac.kr/dcollection/common/orgView/000000031739 | kor | The Graduate School, Ajou University | 아주대학교 논문은 저작권에 의해 보호받습니다. | 논문¦¦ 아주대학교¦¦ 페로브스카이트¦¦ | Fabrication and Optical Characterization of Quasi- Two-Dimensional Perovskite-Polymer Composite Thin Films | 준 2차원 페로브스카이트-고분자 복합 박막 제작 및 특성 연구 | Thesis